## Tabelle1
Gebäudetyp: |  | Einfamilienhaus ländlich, Dresden
Stand: 12/2023
Materialmenge
ID | Baumaterialgruppen | Summe | Gründung | Außenwand | Innenwand | Decke | Dach | Baumaterialobergruppen
|  | t | t | t | t | t | t
1 | Standardbeton | 56.42313 | 24.44250042 | 8.6625024 | 0.626380992 | 22.69174 | 0 | 1 | Beton
2 | Leichtbeton | 0 | 0 | 0 | 0 | 0 | 0 | 1 | Beton
3 | Ziegelsteine | 54.65014 | 0 | 34.98723 | 18.91678 | 0.7461312 | 0 | 2 | Ziegel
4 | Ziegelsteine mit Dämmung | 0 | 0 | 0 | 0 | 0 | 0 | 2 | Ziegel
5 | Ziegeldeckung | 4.881925 | 0 | 0 | 0 | 0 | 4.881925 | 2 | Ziegel
6 | Asbestzementplatten | 0 | 0 | 0 | 0 | 0 | 0 | 3 | Asbest
7 | Asbesthaltige Dachdeckung | 0 | 0 | 0 | 0 | 0 | 0 | 3 | Asbest
8 | Kalkhaltige Putze, Mörtel | 43.67007 | 4.187376 | 29.0254 | 10.45729 | 0 | 0 | 4 | Sonstiges Mineralisches
9 | Gips-/anhydrithaltige Putze, Mörtel | 5.591381 | 0 | 1.660590234 | 2.168117334 | 1.733902 | 0.0287712 | 4 | Sonstiges Mineralisches
10 | Ton-/lehmhaltige Putze, Mörtel | 0 | 0 | 0 | 0 | 0 | 0 | 4 | Sonstiges Mineralisches
11 | Putze, Mörtel mit synthetischen Anteilen | 0 | 0 | 0 | 0 | 0 | 0 | 4 | Sonstiges Mineralisches
12 | Kalkhaltige Estriche | 8.61612381 | 3.27138147 | 0 | 0 | 5.34474234 | 0 | 4 | Sonstiges Mineralisches
13 | Gips-/anhydrithaltige Estriche | 0.5313049875 | 0 | 0 | 0 | 0.5313049875 | 0 | 4 | Sonstiges Mineralisches
14 | Trockenestrich (gips-/anhydrithaltig) | 0 | 0 | 0 | 0 | 0 | 0 | 4 | Sonstiges Mineralisches
15 | Estriche mit synthetischen Anteilen | 0 | 0 | 0 | 0 | 0 | 0 | 4 | Sonstiges Mineralisches
16 | Kalksandsteine | 0 | 0 | 0 | 0 | 0 | 0 | 4 | Sonstiges Mineralisches
17 | Porenbetonsteine | 1.911391 | 0 | 1.911391 | 0 | 0 | 0 | 4 | Sonstiges Mineralisches
18 | Betonsteine | 0.80756928 | 0 | 0 | 0.80756928 | 0 | 0 | 4 | Sonstiges Mineralisches
19 | Lehmsteine | 0 | 0 | 0 | 0 | 0 | 0 | 4 | Sonstiges Mineralisches
20 | Gips-/Gipskartonplatten | 0.6795442628 | 0 | 0.21992545 | 0 | 0.1148784 | 0.3447404128 | 4 | Sonstiges Mineralisches
21 | Mineralische Bauplatten | 0.0164424 | 0 | 0.0164424 | 0 | 0 | 0 | 4 | Sonstiges Mineralisches
22 | Mineralische Wärmedämmstoffe | 1.519004 | 0 | 0.1477899024 | 0 | 0.7547139648 | 0.6165 | 4 | Sonstiges Mineralisches
23 | Betondachsteindeckung | 0.39414918 | 0 | 0 | 0 | 0 | 0.39414918 | 4 | Sonstiges Mineralisches
24 | Faserzementdeckung | 0 | 0 | 0 | 0 | 0 | 0 | 4 | Sonstiges Mineralisches
25 | Schieferdeckung | 0 | 0 | 0 | 0 | 0 | 0 | 4 | Sonstiges Mineralisches
26 | Substratschicht ("Gründach") | 0 | 0 | 0 | 0 | 0 | 0 | 4 | Sonstiges Mineralisches
27 | Mineralische Schüttungen | 29.54416 | 17.65128 | 4.751906 | 1.7093241 | 5.431646115 | 0 | 4 | Sonstiges Mineralisches
28 | Glas | 0.3408653275 | 0 | 0.3408653275 | 0 | 0 | 0 | 4 | Sonstiges Mineralisches
29 | Natursteine | 50.0405466 | 18.4244544 | 31.0050048 | 0.5002624 | 0.110825 | 0 | 4 | Sonstiges Mineralisches
30 | Sonstige mineralische Baustoffe | 0 | 0 | 0 | 0 | 0 | 0 | 4 | Sonstiges Mineralisches
31 | Schnittholz | 14.10553 | 0.3935993796 | 3.476288 | 1.73352 | 4.983204 | 3.518918 | 5 | Schnittholz/ verarbeitetes Holz
32 | Verarbeitetes Holz | 0.3055644 | 0 | 0.09053264 | 0 | 0.2150318 | 0 | 5 | Schnittholz/ verarbeitetes Holz
33 | Nachwachsende Wärmedämmstoffe | 0 | 0 | 0 | 0 | 0 | 0 | 6 | Sonstiges Nachwachsendes
34 | Stroh-/Schilfdeckung | 0 | 0 | 0 | 0 | 0 | 0 | 6 | Sonstiges Nachwachsendes
35 | Sonstige Materialien (nicht mineralisch) | 0.0026312247 | 0 | 0 | 0 | 0.0026312247 | 0 | 6 | Sonstiges Nachwachsendes
36 | Erdölbasierte Wärmedämmstoffe | 0.1065861 | 0 | 0.07167395322 | 0 | 0.03491210646 | 0 | 7 | Kunststoffe
37 | Kunststoffdachdeckung | 0 | 0 | 0 | 0 | 0 | 0 | 7 | Kunststoffe
38 | Erdölbasierte Beläge, Dichtungsbahnen | 0.3166574 | 0.049992435 | 0.1274279 | 0 | 0 | 0.1392370903 | 7 | Kunststoffe
39 | Bitumendachdeckung | 0.16290431 | 0 | 0.16290431 | 0 | 0 | 0 | 8 | Bitumenhaltiges
40 | Bitumenhaltige Beläge, Dichtungsbahnen | 0 | 0 | 0 | 0 | 0 | 0 | 8 | Bitumenhaltiges
41 | Metalldachdeckung | 0 | 0 | 0 | 0 | 0 | 0 | 9 | Eisenmetalle
42 | Eisenmetalle | 4.965813 | 1.36366432 | 0.0022608 | 0.063364572 | 3.472504 | 0.06401933824 | 9 | Eisenmetalle
43 | Aluminiumhaltige Beläge, Dichtungsbahnen | 0 | 0 | 0 | 0 | 0 | 0 | 10 | Nichteisenmetalle
44 | Aluminium | 0 | 0 | 0 | 0 | 0 | 0 | 10 | Nichteisenmetalle
45 | Kupfer | 0 | 0 | 0 | 0 | 0 | 0 | 10 | Nichteisenmetalle
46 | Sonstige Nichteisenmetalle | 0 | 0 | 0 | 0 | 0 | 0 | 10 | Nichteisenmetalle
| Summe | 279.5834 | 69.78425 | 116.6601 | 36.98261 | 46.16817 | 9.98826
Flächen und Volumen
| Bauteilflächen (m²) |  | 93.664165 | 250.937594 | 156.524714 | 174.626 | 149.6565
Gebäudeflächen und Volumen nach DIN 277
| Hauptnutzungsfläche (m²) | 133.9564
| Nebennutzungsfläche (m²) | 76.8733377
| Nutzungsfläche (m²) | 210.8297
| Technikfläche (m²) | 0
| Verkehrsfläche (m²) | 11.79638
| Netto-Raumfläche (m²) | 222.6261
| Konstruktions-Grundfläche (m²) | 56.77816
| Brutto-Grundfläche (m²) | 279.404265
| Bruttorauminhalt (m³) | 699.0065