## Tabelle1
Gebäudetyp: |  | Sport- und Mehrzweckhallen
Stand: 11/2022
Materialmenge
ID | Baumaterialgruppen | Summe | Gründung | Außenwand | Innenwand | Decke | Dach | Baumaterialobergruppen
|  | t | t | t | t | t | t
1 | Standardbeton | 2289.568 | 1004.507 | 203.9183 | 89.06741 | 312.5679 | 679.5078 | 1 | Beton
2 | Leichtbeton | 2.153505 | 0 | 2.153505 | 0 | 0 | 0 | 1 | Beton
3 | Ziegelsteine | 272.8648 | 0 | 184.7539 | 88.11093 | 0 | 0 | 2 | Ziegel
4 | Ziegelsteine mit Dämmung | 0 | 0 | 0 | 0 | 0 | 0 | 2 | Ziegel
5 | Ziegeldeckung | 18.50033 | 0 | 0 | 0 | 0 | 18.50033 | 2 | Ziegel
6 | Asbestzementplatten | 0 | 0 | 0 | 0 | 0 | 0 | 3 | Asbest
7 | Asbesthaltige Dachdeckung | 0 | 0 | 0 | 0 | 0 | 0 | 3 | Asbest
8 | Kalkhaltige Putze, Mörtel | 64.67266 | 0 | 18.8764 | 45.79626 | 0 | 0 | 4 | Sonstiges Mineralisches
9 | Gips-/anhydrithaltige Putze, Mörtel | 0 | 0 | 0 | 0 | 0 | 0 | 4 | Sonstiges Mineralisches
10 | Ton-/lehmhaltige Putze, Mörtel | 0 | 0 | 0 | 0 | 0 | 0 | 4 | Sonstiges Mineralisches
11 | Putze, Mörtel mit synthetischen Anteilen | 0 | 0 | 0 | 0 | 0 | 0 | 4 | Sonstiges Mineralisches
12 | Kalkhaltige Estriche | 318.3186 | 219.1651 | 0 | 0 | 25.48107936 | 73.67242 | 4 | Sonstiges Mineralisches
13 | Gips-/anhydrithaltige Estriche | 19.9769427 | 0 | 0 | 0 | 19.9769427 | 0 | 4 | Sonstiges Mineralisches
14 | Trockenestrich (gips-/anhydrithaltig) | 0 | 0 | 0 | 0 | 0 | 0 | 4 | Sonstiges Mineralisches
15 | Estriche mit synthetischen Anteilen | 29.72792592 | 0 | 0 | 0 | 29.72792592 | 0 | 4 | Sonstiges Mineralisches
16 | Kalksandsteine | 306.0618 | 0 | 201.6141435 | 104.4476 | 0 | 0 | 4 | Sonstiges Mineralisches
17 | Porenbetonsteine | 31.17117 | 0 | 21.26918 | 9.90199 | 0 | 0 | 4 | Sonstiges Mineralisches
18 | Betonsteine | 0 | 0 | 0 | 0 | 0 | 0 | 4 | Sonstiges Mineralisches
19 | Lehmsteine | 0 | 0 | 0 | 0 | 0 | 0 | 4 | Sonstiges Mineralisches
20 | Gips-/Gipskartonplatten | 21.93684 | 0 | 1.033919 | 5.356288 | 4.930647 | 10.61599 | 4 | Sonstiges Mineralisches
21 | Mineralische Bauplatten | 4.59045477 | 0 | 2.88020205 | 0 | 0 | 1.71025272 | 4 | Sonstiges Mineralisches
22 | Mineralische Wärmedämmstoffe | 48.17855 | 0 | 9.046788 | 1.432424 | 1.284112 | 36.41523 | 4 | Sonstiges Mineralisches
23 | Betondachsteindeckung | 12.0211 | 0 | 0 | 0 | 0 | 12.0211 | 4 | Sonstiges Mineralisches
24 | Faserzementdeckung | 0 | 0 | 0 | 0 | 0 | 0 | 4 | Sonstiges Mineralisches
25 | Schieferdeckung | 0.8969857 | 0 | 0 | 0 | 0 | 0.8969857 | 4 | Sonstiges Mineralisches
26 | Substratschicht ("Gründach") | 0 | 0 | 0 | 0 | 0 | 0 | 4 | Sonstiges Mineralisches
27 | Mineralische Schüttungen | 1299.344 | 1294.144 | 0 | 0 | 5.1999035 | 0 | 4 | Sonstiges Mineralisches
28 | Glas | 6.868174 | 0 | 6.868174 | 0 | 0 | 0 | 4 | Sonstiges Mineralisches
29 | Natursteine | 3.45624246 | 0 | 3.45624246 | 0 | 0 | 0 | 4 | Sonstiges Mineralisches
30 | Sonstige mineralische Baustoffe | 0 | 0 | 0 | 0 | 0 | 0 | 4 | Sonstiges Mineralisches
31 | Schnittholz | 79.40305 | 0 | 14.7604 | 0.4526094 | 2.724686 | 61.46536 | 5 | Schnittholz/ verarbeitetes Holz
32 | Verarbeitetes Holz | 16.96617 | 0 | 11.74118 | 1.817245 | 2.241309 | 1.166437 | 5 | Schnittholz/ verarbeitetes Holz
33 | Nachwachsende Wärmedämmstoffe | 0 | 0 | 0 | 0 | 0 | 0 | 6 | Sonstiges Nachwachsendes
34 | Stroh-/Schilfdeckung | 0 | 0 | 0 | 0 | 0 | 0 | 6 | Sonstiges Nachwachsendes
35 | Sonstige Materialien (nicht mineralisch) | 0 | 0 | 0 | 0 | 0 | 0 | 6 | Sonstiges Nachwachsendes
36 | Erdölbasierte Wärmedämmstoffe | 3.664012 | 1.70351 | 1.166482 | 0 | 0.7679714196 | 0.02604846 | 7 | Kunststoffe
37 | Kunststoffdachdeckung | 0 | 0 | 0 | 0 | 0 | 0 | 7 | Kunststoffe
38 | Erdölbasierte Beläge, Dichtungsbahnen | 0.977155025 | 0.3689648 | 0.05169593 | 0 | 0.11796796 | 0.4385263 | 7 | Kunststoffe
39 | Bitumendachdeckung | 2.631158 | 0 | 0 | 0 | 0 | 2.631158 | 8 | Bitumenhaltiges
40 | Bitumenhaltige Beläge, Dichtungsbahnen | 0 | 0 | 0 | 0 | 0 | 0 | 8 | Bitumenhaltiges
41 | Metalldachdeckung | 0 | 0 | 0 | 0 | 0 | 0 | 9 | Eisenmetalle
42 | Eisenmetalle | 232.2827 | 81.46051 | 24.06283 | 9.010041 | 42.59823 | 75.15105 | 9 | Eisenmetalle
43 | Aluminiumhaltige Beläge, Dichtungsbahnen | 0 | 0 | 0 | 0 | 0 | 0 | 10 | Nichteisenmetalle
44 | Aluminium | 12.90156 | 0 | 1.750454 | 0.09834144 | 2.945018 | 8.107742 | 10 | Nichteisenmetalle
45 | Kupfer | 0 | 0 | 0 | 0 | 0 | 0 | 10 | Nichteisenmetalle
46 | Sonstige Nichteisenmetalle | 4.214251 | 0 | 0.4253837 | 0 | 0 | 3.788868 | 10 | Nichteisenmetalle
| Summe | 5103.348 | 2601.349 | 709.8292 | 355.4911 | 450.5637 | 986.1153
Flächen und Volumen
| Bauteilflächen (m²) |  | 1677.113 | 1342.752 | 1159.37 | 564.44 | 1993.302
Gebäudeflächen und Volumen nach DIN 277
| Nutzungsfläche (m²) | 1710.63
| Technikfläche (m²) | 98.63089
| Netto-Raumfläche (m²) | 2116.364
| Konstruktions-Grundfläche (m²) | 222.9248
| Brutto-Grundfläche (m²) | 2341.643
| Bruttorauminhalt (m³) | 14116.14