## Tabelle1
Gebäudetyp: |  | Verbrauchermärkte
Stand: 11/2022
Materialmenge
ID | Baumaterialgruppen | Summe | Gründung | Außenwand | Innenwand | Decke | Dach | Baumaterialobergruppen
|  | t | t | t | t | t | t
1 | Standardbeton | 3585.494 | 1880.040855 | 570.114 | 277.3366 | 454.434816 | 403.5682 | 1 | Beton
2 | Leichtbeton | 0 | 0 | 0 | 0 | 0 | 0 | 1 | Beton
3 | Ziegelsteine | 228.1654 | 0 | 143.2102518 | 84.95519 | 0 | 0 | 2 | Ziegel
4 | Ziegelsteine mit Dämmung | 0 | 0 | 0 | 0 | 0 | 0 | 2 | Ziegel
5 | Ziegeldeckung | 17.2053288 | 0 | 0 | 0 | 0 | 17.2053288 | 2 | Ziegel
6 | Asbestzementplatten | 0 | 0 | 0 | 0 | 0 | 0 | 3 | Asbest
7 | Asbesthaltige Dachdeckung | 0 | 0 | 0 | 0 | 0 | 0 | 3 | Asbest
8 | Kalkhaltige Putze, Mörtel | 92.01953 | 0 | 51.81286 | 40.20666 | 0 | 0 | 4 | Sonstiges Mineralisches
9 | Gips-/anhydrithaltige Putze, Mörtel | 0 | 0 | 0 | 0 | 0 | 0 | 4 | Sonstiges Mineralisches
10 | Ton-/lehmhaltige Putze, Mörtel | 0 | 0 | 0 | 0 | 0 | 0 | 4 | Sonstiges Mineralisches
11 | Putze, Mörtel mit synthetischen Anteilen | 0 | 0 | 0 | 0 | 0 | 0 | 4 | Sonstiges Mineralisches
12 | Kalkhaltige Estriche | 540.1176 | 280.3416 | 0 | 0 | 259.776 | 0 | 4 | Sonstiges Mineralisches
13 | Gips-/anhydrithaltige Estriche | 0 | 0 | 0 | 0 | 0 | 0 | 4 | Sonstiges Mineralisches
14 | Trockenestrich (gips-/anhydrithaltig) | 0 | 0 | 0 | 0 | 0 | 0 | 4 | Sonstiges Mineralisches
15 | Estriche mit synthetischen Anteilen | 0 | 0 | 0 | 0 | 0 | 0 | 4 | Sonstiges Mineralisches
16 | Kalksandsteine | 22.70932 | 0 | 0 | 22.70932 | 0 | 0 | 4 | Sonstiges Mineralisches
17 | Porenbetonsteine | 50.04227 | 0 | 29.04545952 | 20.99681 | 0 | 0 | 4 | Sonstiges Mineralisches
18 | Betonsteine | 0 | 0 | 0 | 0 | 0 | 0 | 4 | Sonstiges Mineralisches
19 | Lehmsteine | 0 | 0 | 0 | 0 | 0 | 0 | 4 | Sonstiges Mineralisches
20 | Gips-/Gipskartonplatten | 12.40946 | 0 | 0 | 12.40946 | 0 | 0 | 4 | Sonstiges Mineralisches
21 | Mineralische Bauplatten | 4.129901 | 0 | 4.129901 | 0 | 0 | 0 | 4 | Sonstiges Mineralisches
22 | Mineralische Wärmedämmstoffe | 25.52033 | 0 | 1.742728 | 2.97827145 | 0 | 20.79933 | 4 | Sonstiges Mineralisches
23 | Betondachsteindeckung | 27.9491 | 0 | 0 | 0 | 0 | 27.9491 | 4 | Sonstiges Mineralisches
24 | Faserzementdeckung | 0 | 0 | 0 | 0 | 0 | 0 | 4 | Sonstiges Mineralisches
25 | Schieferdeckung | 0 | 0 | 0 | 0 | 0 | 0 | 4 | Sonstiges Mineralisches
26 | Substratschicht ("Gründach") | 0 | 0 | 0 | 0 | 0 | 0 | 4 | Sonstiges Mineralisches
27 | Mineralische Schüttungen | 1898.14625 | 1898.14625 | 0 | 0 | 0 | 0 | 4 | Sonstiges Mineralisches
28 | Glas | 1.6808715 | 0 | 1.6808715 | 0 | 0 | 0 | 4 | Sonstiges Mineralisches
29 | Natursteine | 0 | 0 | 0 | 0 | 0 | 0 | 4 | Sonstiges Mineralisches
30 | Sonstige mineralische Baustoffe | 0 | 0 | 0 | 0 | 0 | 0 | 4 | Sonstiges Mineralisches
31 | Schnittholz | 48.71148 | 0 | 3.621341 | 0.8155831 | 0 | 44.27456 | 5 | Schnittholz/ verarbeitetes Holz
32 | Verarbeitetes Holz | 3.274599 | 0 | 0 | 3.274599 | 0 | 0 | 5 | Schnittholz/ verarbeitetes Holz
33 | Nachwachsende Wärmedämmstoffe | 0 | 0 | 0 | 0 | 0 | 0 | 6 | Sonstiges Nachwachsendes
34 | Stroh-/Schilfdeckung | 0 | 0 | 0 | 0 | 0 | 0 | 6 | Sonstiges Nachwachsendes
35 | Sonstige Materialien (nicht mineralisch) | 0 | 0 | 0 | 0 | 0 | 0 | 6 | Sonstiges Nachwachsendes
36 | Erdölbasierte Wärmedämmstoffe | 11.06822 | 2.8384587 | 1.797188 | 0 | 1.753488 | 4.679085 | 7 | Kunststoffe
37 | Kunststoffdachdeckung | 0.66909612 | 0 | 0 | 0 | 0 | 0.66909612 | 7 | Kunststoffe
38 | Erdölbasierte Beläge, Dichtungsbahnen | 1.859049005 | 0.584045 | 0.117661005 | 0 | 0.3608 | 0.796543 | 7 | Kunststoffe
39 | Bitumendachdeckung | 0 | 0 | 0 | 0 | 0 | 0 | 8 | Bitumenhaltiges
40 | Bitumenhaltige Beläge, Dichtungsbahnen | 0 | 0 | 0 | 0 | 0 | 0 | 8 | Bitumenhaltiges
41 | Metalldachdeckung | 0 | 0 | 0 | 0 | 0 | 0 | 9 | Eisenmetalle
42 | Eisenmetalle | 326.2051 | 154.7354 | 39.26785 | 28.05532 | 56.6456 | 47.50091 | 9 | Eisenmetalle
43 | Aluminiumhaltige Beläge, Dichtungsbahnen | 0 | 0 | 0 | 0 | 0 | 0 | 10 | Nichteisenmetalle
44 | Aluminium | 9.800935 | 0 | 0.2541477708 | 0.2077344 | 0 | 9.339052 | 10 | Nichteisenmetalle
45 | Kupfer | 0 | 0 | 0 | 0 | 0 | 0 | 10 | Nichteisenmetalle
46 | Sonstige Nichteisenmetalle | 0 | 0 | 0 | 0 | 0 | 0 | 10 | Nichteisenmetalle
| Summe | 6907.178 | 4216.687 | 846.7942 | 493.9456 | 772.970704 | 576.7812
Flächen und Volumen
| Bauteilflächen (m²) |  | 2654.75 | 1528.065 | 1504.1775 | 1640 | 2896.52
Gebäudeflächen und Volumen nach DIN 277
| Nutzungsfläche (m²) | 2561.6125
| Technikfläche (m²) | 141.1086
| Netto-Raumfläche (m²) | 3199.9075
| Konstruktions-Grundfläche (m²) | 267.1925
| Brutto-Grundfläche (m²) | 3467.1
| Bruttorauminhalt (m³) | 15267.94375